## Munka1
TERMÉK | Hook 088 | PSI Hook | Loop 001 | PSI Loop | VEL-LOC 085 | Super VEL-LOC | S. VEL-LOC Q | Velour 400 | Velour 3165 | Velour 3894 light | Velour 3969 | Velour 3200 | NOMEX Hook | NOMEX Loop | Velcro Loop 3318 | UM HTH 830
javasolt párosítás | Loop 001 | PSI Loop | Hook 088 | PSI Hook | Velour 3165 | Loop 001 | Loop 001 | Hook 088 | VEL-LOC 085 | VEL-LOC 085 | VEL-LOC 085 | VEL-LOC 085
alapanyag | poliamid | poliamid | poliamid | poliamid | poliészter polipropilén | poliészter polipropilén | poliészter polipropilén | poliamid | poliamid | poliamid | poliamid | poliészter | 70% Nomex Aramid 30% poliamid | szőtt Nomex Aramid | PS 35 ragasztóval | PS 35 ragasztóval
nyitási ciklus | 10.000 x | 5.000 x | 10.000 x | 5.000 x | 200 x | 50 x |  | 1000 x | 200 x | 100 x | közepes | alacsony | 50 x | 50 x
alap színek | 20 | fekete, szürke, zöld, kék, fehér | 20 | fekete, szürke, zöld, kék, fehér | 10 | bézs, fekete szürke, fehér |  | fekete, szürke, fehér | 10 | bézs, fekete, szürke, fehér | fekete, fehér | fehér | zöld, ekrü | zöld, ekrü | fehér | fehér
szélesség (mm) | 16, 20, 25, 30, 38, 50, 100, 150 | 16, 20, 25, 30, 38, 50, 105 | 16, 20, 25, 30, 38, 50, 100, 150 | 16, 20, 25, 30, 38, 50, 105 | 16, 20, 25, 30, 38, 50, 100, 125, 190 | 16, 20, 30, 50, 100 | Max. 100 | 16, 20, 5, 30, 38, 50, 100, 125 | 16, 20, 25, 30, 38, 50, 100, 190 | 16, 20, 5, 30, 38, 50, 100, 125 | 16, 20, 5, 30, 38, 50, 100, 125 | 20, 25, 30, 40, 50, 70, 100 | 25, 50 mm | 25, 50 mm | 10 mm | 10 mm
kiszerelés | 25 m/tekercs | 25 m/tekercs | 25 m/tekercs | 25 m/tekercs | 25 m/tekercs | 25 m/tekercs | 25 m/tekercs | [5 empty] | 25m/tekercs | 25m/tekercs | 1000 m/ tekercs | 1000 m/tekercs
ált. nyitási ellenállás | 2.0 N/cm |  | 2.0 N/cm |  | 2.0 N/cm | 7.0 N/cm | 20 N/cm | 1.8 N/cm | 1.5 N/cm | 1.0 N/cm | 0.8 N/cm | 0.2 N/cm | 2.2 N/cm
ált. nyírási ellenállás | 10.3 N/cm2 |  | 10.3 N/cm2 |  | 20 N/cm2 | 70 N/cm2 | 65 N/cm2 | 3.0 N/cm2 | 16 N/cm2 | 15 N/cm2 | 13 N/cm2 | 15 N/cm2 | 13.0 N/cm²
szakítószilárdság | min. 210 N/cm |  | min. 210 N/cm |  | min. 220 N/cm | min. 350 N/cm | min. 220 N/cm | min. 80 N/cm | min. 80 N/cm | min. 80 N/cm | min. 65 N/cm | min. 25 N/cm | min.250N/cm
kivitel | V, Ö, FRT | V | V, Ö, FRT | V | V, Ö | V, Ö |  | V, Ö | V, Ö | V | V
jellemző |  | 95°C-on mosható |  | 95°C-on mosható | olvadási pont 140 C | [5 empty] | erős tapadás, vékony zárás |  | 55Ctól 176Cig | 55Ctól 176Cig