## Munka1
| Hook 20 |  |  | Hook 22 | [7 empty] | Hook 24 |  |  |  | Hook 29 |  |  |  | Hook 36 | Hook 36 | Hook 36 | Hook 62
TERMÉK | ULTRA-Mate720 | ULTRA-Mate 820 | DCS#20 | ULTRA-Mate 766 | UM 866 | UM 811 | UM 722 | UM 855 | DCS#22 | UM 805 | UM 848 | UM 751 | UM 759 | MVA8-E | DCS#24 | UM 830 | UM 835 | UM 839 | ONE-WRAP | UM 736 | DCS#36 | DCS#36 NW | UM 623
horog magasság | 1,27 mm | 1,27 mm | 1,27 mm | 0,71 mm | 0,71 mm | 0,71 mm | 0,71 mm | 0,71 mm | 0,71 mm | 0,71 mm | 0,71 mm | 2,46 mm | 2,46 mm | 2,46 mm | 2,46 mm | 0,39 mm | 0,39 mm | 0,39 mm | 0,39 mm | 1,45 mm | 1,45 mm | 1,45 mm | 0,49 mm
Hooks/m² | 60 | 60 | 60 | 137 | 137 | 137 | 137 | 137 | 137 | 137 | 137 | 20 | 20 | 20 | 20 | 272 | 272 | 272 | 272 | 20 | 20 | 20 | 242
javasolt párosítás | Loop 001 | Loop 001 | Loop 001 | Velour3165 | Velour3165 | Velour3165 | Velour3165 | Loop 3610 | Velour3165 | Velour3165 | Loop3610 | Loop 001 | Loop 001 | Loop 001 | Loop 001 | Velour 3165 | Velour 3165 | Velour 3165 | Loop 3800 | Loop 001 | Loop 001 | Loop 001 | Velour 3165
alapanyag | PA 6,6 | PA 6,6 | PA 6,6/PVC+Fe | PP | PP | PE | PA 6,6 | PA 6,6 | PA 6,6/PVC+Fe | PA 12 | vinil | PA 6,6 | PA 6,6 | PA 6,6 | PA 6,6/PVC+Fe | PP | PA 6,6 | PA 12 | PP/PA Velour | PA 6,6 | PA 6,6/PVC+Fe | PA 6,6/PVC+Fe | PP
hátoldal borítása | Velour 3200 | x | Velour 3200 | Velour 3200 | x | x | Velour 3200 | Hook 29 | Velour 3200 | x | x | x | Velour 3200 | x | Velour 3200 | x | x | x | Loop 3800 | Velour 3200 | Velour 3200 | Velour 3200 | x
nyitási ciklus | [11 empty] | 1000x |  | 1000x |  |  |  |  | 100x
alap színek | fekete | fekete/fehér | fekete | fekete/fehér | fekete/fehér/ natúr | fekete/fehér | fekete | fekete | fekete | fekete/fehér | fekete/fehér/ natúr | fekete/natúr | fekete | fekete/natúr | fekete | fekete/fehér/ natúr | fekete | fekete | fekete, kék, zöld, piros, fehér, sárga | fekete | fekete | fekete | natur
ált. nyitási ellenállás min. | 2,0 N/cm | 2,4 N/cm | 2,0 N/cm | 0,6 N/cm | 0,6 N/cm | 0,6 N/cm | 0,2 N/cm | 0,4 N/cm | 2,0 N/cm | 0,6 N/cm | 0,7 N/cm | 1,5 N/cm | 1,5 N/cm | 1,5 N/cm | 20, N/cm | 0,6 N/cm | 1,5 N/cm | 0,6 N/cm | 0,4 N/cm | 1,6 N/cm | 1,6 N/cm | 1,6 N/cm | x
ált. nyírási ellenállás min. | x | 18,0 N/cm² | 20 N/cm² | 8,0 N/cm² | 8,0 N/cm² | 8,0 N/cm² | 25 N/cm² | 17,9 N/cm² | x | 8,0 N/cm² | 17,2 N/cm² | 12 N/cm² | 12 N/cm² | 12 N/cm² | x | 8,6 N/cm² | 30 N/cm² | 15 N/cm² | 7,0 N/cm² | 12 N/cm² | x | x | 10 N/cm²
szakítószilárdság |  | 165+_35 N/cm |  |  | 100 N/cm |  | 100 N/cm |  |  |  |  | 140 N/cm |  | 140 N/cm |  | 140 N/cm
olvadási pont | 250°C | 250°C | x | 150°C | 150°C | 120°C | 250°C | 174°C | x | 169°C | 145°C | 250°C | 250°C | 250°C | x | 150°C | 250°C | 169°C | 150°C | 250°C | x | x | x